## Contrôle béton
FICHE DE CONTRÔLE BÉTON — NF EN 206 / CN
Saisir les résultats d'écrasement à 7 et 28 jours : le pourcentage de la résistance caractéristique et la conformité s'affichent automatiquement.
Chantier |  |  |  | Classe de résistance | C25/30
Ouvrage / partie coulée |  |  |  | fck cylindre (MPa) | 25
Centrale / fournisseur |  |  |  | Classe d'exposition | XC1
Prélèv. | Date coulage | Localisation | Affaissement (mm) | R 7 j (MPa) | R 28 j (MPa) | % fck | Conformité
1 | __/__/20__ | Semelle S1 | 150 | 18.4 | 28.7 | 114.8% | CONFORME
2 | [5 empty] | 0%
3 | [5 empty] | 0%
4 | [5 empty] | 0%
5 | [5 empty] | 0%
6 | [5 empty] | 0%
7 | [5 empty] | 0%
8 | [5 empty] | 0%
9 | [5 empty] | 0%
10 | [5 empty] | 0%
11 | [5 empty] | 0%
12 | [5 empty] | 0%
13 | [5 empty] | 0%
14 | [5 empty] | 0%
15 | [5 empty] | 0%
16 | [5 empty] | 0%
17 | [5 empty] | 0%
18 | [5 empty] | 0%
Nombre de prélèvements conformes | [5 empty] | 1
Résistance moyenne à 28 jours (MPa) | [5 empty] | 28.7
Résistance minimale relevée (MPa) | [5 empty] | 28.7
Fréquence de prélèvement usuelle : 1 prélèvement de 3 éprouvettes par 100 m³ ou par jour de coulage, selon la partie d'ouvrage et le CCTP. Essais réalisés selon NF EN 12390-3 (compression) et NF EN 12350-2 (affaissement au cône d'Abrams).
Laboratoire / opérateur |  |  |  | Visa maîtrise d'œuvre